## Tabelle1
Dynamic Mechanical Analysis: 22.12.2020, 23.12.2020, 26.12.2020
Rekonstitution der lyophilisierten Proteine in ddH2O, finale Proteinkonzentration 20% (w/v), Riboflavin f.c. 2,5 mM, APS f.c. 30 mM; Belichtung und Polymerisation bei 80% Intensität, 6 cm Abstand zur Lichtquelle und 60 Sekunden pro Seite (insgesamt eingestrahlte Belichtungsenergie: 67,7 J/cm²).
Zyklisches Dehnen: 20% der Spaltbreite als maximale Ausdehnung; Frequenz 0,1Hz/1Hz/10Hz
Reißen: 0,01 Hz; max. displacement 5 mm
Protein | Probe | Gelbreite | Spaltbreite | zyklisch | Reißen | Kommentar | Kommentar Ergebnis
V20 | 1 | 3 | 3 | x |  | beim Einspannen zerrissen
V20 |  |  |  |  | x
V20 | 2 | 2.5 | 3 | x |  | beim Einspannen zerrissen
V20 |  |  |  |  | x
V20 | 1 | 3 | 3 | x |  |  | ok
V20 |  |  |  |  | x
V20 | 2 | 2.8 | 2.8 | x |  |  | ok
V20 |  |  |  |  | x
V20 | 3 | 3 | 2 | x |  |  | ok
V20 |  |  |  |  | x
V20 | 4 | 3 | 2.5 | x |  | Probe 4; Beim Einspannen in die Maschine zusmamengefahren, dann auseinandergezogen, am Ende schief drin… ein Haufen Scheiße; Level 2 auf 1,25 mm gesetzt (dann war es gespannt… wahre Auslenkung?! | sieht ok aus
V20
V20 | 5 | 3 | 2 | x |  | Probe 5; Beim Einspannen in Maschine wieder zusammengefahren; Auslenkung trotzdem 0,4 mm | Ausschluss
V20 |  |  |  |  | x
V20 | 6 | 3 | 1.5 | x |  |  | ok
V20 |  |  |  |  | x
V20-RGD | 1 | 3 | 2 | x |  |  | leicht "bucklig"
V20-RGD |  |  |  |  | x
V20-RGD | 2 | 3 | 1 | x |  | Beim Einspannen zusammengefahren…. Hurenscheiße | Ausschluss
V20-RGD |  |  |  |  | x | kein Reißupnkt in der Messung sichtbar, aber gel war auseinandergerissen
V20-RGD | 3 | 3 | 2.5 | x |  |  | leicht "bucklig"
V20-RGD |  |  |  |  | x
V20-RGD | 4 | 2.5 | 2 | x |  | vor Messung gerissen
V20-RGD |  |  |  |  | x
V20-RGD | 5 | 2.5 | 2.5 | x |  |  | ok
V20-RGD |  |  |  |  | x
V20-RGD | 6 | 2.5 | 2.5 | x |  |  | sehr verrauscht, aber vllt ok
V20-RGD |  |  |  |  | x
V20-RGD | 7 | 3 | 2 | x |  | dickeres Gelstück (Probe 6) | ok
V20-RGD |  |  |  |  | x
V20-RGD | 8 | 3 | 2 | x |  | dickeres Gelstück (Probe 5) | ok
V20-RGD |  |  |  |  | x
V40 | 1 | 3 | 1 | x |  |  | ok
V40 |  |  |  |  | x
V40 | 2 | 3 | 1 | x |  |  | ok
V40 |  |  |  |  | x
V40 | 3 | 3 | 1.5 | x |  |  | Ausschluss
V40 |  |  |  |  | x
V40 | 4 | 2 | 3 | x |  |  | verrauscht, evtl ok
V40 |  |  |  |  | x
V40 | 5 | 2.5 | 2.5 | x |  |  | ok
V40 |  |  |  |  | x
V40 | 6 | 3 | 2.5 | x |  |  | ok
V40 |  |  |  |  | x
V40 | 7 | 3 | 2 | x |  |  | ok, geht so
V40 |  |  |  |  | x
V40 | 8 | 3 | 1.5 | x |  |  | ok
V40 |  |  |  |  | x
V40-RGD | 1 | 3 | 2 | x
V40-RGD |  |  |  |  | x
V40-RGD | 2 | 3 | 2 | x
V40-RGD |  |  |  |  | x
V40-RGD | 3 | 3 | 3 | x
V40-RGD |  |  |  |  | x
V40-RGD | 4 | 3 | 2 | x
V40-RGD |  |  |  |  | x
V40-RGD | 5 | 3 | 2 | x |  | 0,1mm statt 0,4mm bei der ersten Messung als displacement eingegeben (Tippfehler) --> Messung 5.1 wiederholt (5.1b)
V40-RGD |  |  |  |  | x
V40-RGD | 6 | 3 | 1 | x
V40-RGD |  |  |  |  | x
V40-RGD | 7 | 3 | 2 | x
V40-RGD |  |  |  |  | x | Drin gelassen und für Kontrollmessung verwendet (ohne Gelprobe dazwischen)
V40-RGD | 8 |  |  | x |  | beim Einspannen gerissen
V40-RGD |  |  |  |  | x

## Geometrie
Protein | Probe | Gelbreite | Spaltbreite | zyklisch | kept
V20 | 1 | 3 | 3 | x
V20
V20 | 2 | 2.5 | 3 | x
V20
V20 | 1 | 3 | 3 | x | x
V20
V20 | 2 | 2.8 | 2.8 | x | x
V20
V20 | 3 | 3 | 2 | x | x
V20
V20 | 4 | 3 | 2.5 | x | x
V20
V20 | 5 | 3 | 2 | x
V20
V20 | 6 | 3 | 1.5 | x | x
V20
V20-RGD | 1 | 3 | 2 | x | x
V20-RGD
V20-RGD | 2 | 3 | 1 | x
V20-RGD
V20-RGD | 3 | 3 | 2.5 | x | x
V20-RGD
V20-RGD | 4 | 2.5 | 2 | x
V20-RGD
V20-RGD | 5 | 2.5 | 2.5 | x | x
V20-RGD
V20-RGD | 6 | 2.5 | 2.5 | x | x
V20-RGD
V20-RGD | 7 | 3 | 2 | x | x
V20-RGD
V20-RGD | 8 | 3 | 2 | x | x
V20-RGD
V40 | 1 | 3 | 1 | x | x
V40
V40 | 2 | 3 | 1 | x | x
V40
V40 | 3 | 3 | 1.5 | x
V40
V40 | 4 | 2 | 3 | x | x
V40
V40 | 5 | 2.5 | 2.5 | x | x
V40
V40 | 6 | 3 | 2.5 | x | x
V40
V40 | 7 | 3 | 2 | x | x
V40
V40 | 8 | 3 | 1.5 | x
V40
V40-RGD | 1 | 3 | 2 | x | x
V40-RGD
V40-RGD | 2 | 3 | 2 | x | x
V40-RGD
V40-RGD | 3 | 3 | 3 | x | x
V40-RGD
V40-RGD | 4 | 3 | 2 | x | x
V40-RGD
V40-RGD | 5 | 3 | 2 | x | x
V40-RGD
V40-RGD | 6 | 3 | 1 | x | x
V40-RGD
V40-RGD | 7 | 3 | 2 | x | x
V40-RGD
V40-RGD | 8 |  |  | x
V40-RGD

## Tabelle2
Probe | 0,1 Hz | StD | 1 Hz | StD | 10 Hz | StD | Differenz Kraft | Maximalkraft | Auslenkung | Ausl. %
V20-1 | 344726.3 | 10158.95 | 421776.4 | 10590.9 |  |  | 0.2735 | 157183.9 | 3.5 | 216.6667
V20-2 | 511823 | 17521.69 | 652000.6 | 8176.376 | 870799.9 | 73614.11 | 0.147 | 90517.24 | 2.53 | 190.3571 | Maximum vor Reißpunkt; Kraft bezogen auf Kurvenmaximum
V20-3 | 369688.7 | 4958.098 | 459873.5 | 6807.543 | 303710.8 | 2294.484 | 0.333 | 191379.3 | 3.71 | 285.5
V20-4 | 227483.6 | 2961.153 | 253781 | 6114.001 | 252350.3 | 12429.8 | X | X | X | X
V20-6 | 73765.85 | 5180.868 | 61766.46 | 2605.511 | 29754.73 | 2718.668 | 0.115 | 66091.95 | 2.61 | 274
V20-RGD-1 | 424577 | 13502.47 | 730306.9 | 2712.992 | 286267.6 | 3246.156 | 0.114 | 65517.24 | 2.21 | 210.5
V20-RGD-3 |  |  | 412059.8 | 9678.954 | 107011.3 | 5414.698 | 0.135 | 77586.21 | 1.93 | 177.2
V20-RGD-5 | 199968.5 | 4881.385 | 230071.1 | 2528.187 | 17441.16 | 6871.804 | 0.051 | 35172.41 | 1.779 | 171.16
V20-RGD-6 | 153816.4 | 8292.522 | 173361.6 | 3194.774 | 162009.9 | 8822.954 | 0.135 | 93103.45 | 1.52 | 160.8
V20-RGD-7 | 501687.2 | 4483.956 | 573802 | 10940.75 | 346782.7 | 10785.57 | 0.4095 | 235344.8 | 2.402 | 220.1
V20-RGD-8 | 366695.5 | 15774.6 | 396012.5 | 9208.32 | 222288.8 | 12231.73 | 0.054 | 31034.48 | 0.31 | 115.5
40-1 | 8428.343 | 4821.341 | 9149.956 | 11939.61 | X | X | X | X | X | X
40-2 | 19316.87 | 9809.116 | 78633.01 | 10318.83 | 24104.54 | 6430.829 | 0.1916 | 110114.9 | 2.47 | 347
40-4 | 61902.12 | 4857.33 | 83032.36 | 10372.81 | 87527.45 | 3529.529 | X | X | X | X
40-5 | 27265.47 | 24414.7 | 73831.8 | 16791.79 | 20856.37 | 11069.77 | 0.104 | 71551.72 | 3.04 | 221.6
40-6 | 56479.06 | 4830.504 | 60827.94 | 9015.231 | 54614.35 | 9568.524 | 0.1195 | 68678.16 | 3.99 | 259.6
40-7 | 25855.52 | 16869.24 | 74255.66 | 14017.36 | 42564.88 | 10277.81 | X | X | X | X
40-8 | X | X | X | X | X | X | X | X | X | X
40-RGD-1 | 156402.7 | 2485.959 | X | X | 76630 | 1484.607 | X | X | X | X
40-RGD-2 | 95761.71 | 7814.863 | 72790.21 | 6814.184 | 58558.82 | 2680.112 | X | X | X | X
40-RGD-3 | 52259.52 | 2664.568 | 36687.66 | 1990.009 | 89106.51 | 6503.924 | 0.0735 | 42241.38 | 1.756 | 158.5333
40-RGD-4 | 83865.26 | 9494.654 | 120840.6 | 9890.865 | 78938.69 | 3213.215 | 0.1195 | 68678.16 | 2.317 | 215.85 | 2 Peaks, erster ausgewertet
40-RGD-5 | 70957.91 | 2912.399 | 81034.86 | 3815.038 | 25595.89 | 6961.882 | 0.0975 | 56034.48 | 2.383 | 219.15
40-RGD-6 | X | X | X | X | X | X | 0.1395 | 85899.01 | 1.993 | 299.3
40-RGD-7 | 135585.1 | 5888.756 | 143844.1 | 8083.731 | 126788 | 10934.97 | 0.1005 | 57758.62 | 1.342 | 167.1
V20-Mittel | 305497.5 | 164328.4 | 369839.6 | 222933.3 | 364153.9 | 34221.56
V20-RGD-Mittel | 329348.9 | 148083.2 | 419269 | 208558.9 | 190300.2 | 120280.9
V40-Mittel | 33207.9 | 21266.23 | 63288.45 | 27545.42 | 45933.52 | 3137.113
V40-RGD-Mittel | 99138.7 | 52071.13 | 91039.5 | 52859.27 | 75936.32 | 41927.6
V20-alle | 317423.2 | 148006.1 | 396801.1 | 205656.2 | 259841.7 | 242565.9
V40-alle | 66173.3 | 48558.11 | 75902.56 | 45181.46 | 62298.68 | 39350.96
#

## Tabelle2 (2)
Vgl. Vorversuch 1 Hz (28.8.19)
Geltyp | Probe | 0,1 Hz |  | 1 Hz |  | 10 Hz |  |  | 1 Hz | StD | Mittelwert | StD Mittelwert
|  | E-Modul (kPa) | StD (kPa) | E-Modul (kPa) | StD (kPa) | E-Modul (kPa) | StD (kPa)
ULD-V20-ULD | 1 | 344.7263 | 10.15895 | 421.7764 | 10.5909 | n.e. | n.e. | V20, 20% | 35322.75 | 20533.43 | 67146.74 | 27579.66
| 2 | 511.823 | 17.52169 | 652.0006 | 8.176376 | 870.7999 | 73.61411 |  | 82027.76973 | 10196.50231
| 3 | 369.6887 | 4.958098 | 459.8735 | 6.807543 | 303.7108 | 2.294484 |  | 84089.7 | 9998.844
| 4 | 227.4836 | 2.961153 | 253.781 | 6.114001 | 252.3503 | 12.4298
| 5 | 73.76585 | 5.180868 | 61.76646 | 2.605511 | 29.75473 | 2.718668
ULD-V20-RGD-ULD | 1 | 424.577 | 13.50247 | 730.3069 | 2.712992 | 286.2676 | 3.246156
| 2 | n.e. | n.e. | 412.0598 | 9.678954 | 107.0113 | 5.414698 | V20, 10 % | 12798.71 | 5156.044 | 28367.71 | 32398.8
| 3 | 199.9685 | 4.881385 | 230.0711 | 2.528187 | 17.44116 | 6.871804 |  | 65612.13 | 821.9564
| 4 | 153.8164 | 8.292522 | 173.3616 | 3.194774 | 162.0099 | 8.822954 |  | 6692.3 | 4901.92
| 5 | 501.6872 | 4.483956 | 573.802 | 10.94075 | 346.7827 | 10.78557
| 6 | 366.6955 | 15.7746 | 396.0125 | 9.20832 | 222.2888 | 12.23173
ULD-V40-ULD | 1 | 8.428343 | 4.821341 | 9.149956 | 11.93961 | n.e. | n.e. | V40. 20% | 36805.50653 | 5079.389985 | 65938.08 | 62450.4
| 2 | 19.31687 | 9.809116 | 78.63301 | 10.31883 | 24.10454 | 6.430829 |  | 23377.11 | 12394.87
| 3 | 61.90212 | 4.85733 | 83.03236 | 10.37281 | 87.52745 | 3.529529 |  | 137631.6 | 14745.6
| 4 | 27.26547 | 24.4147 | 73.8318 | 16.79179 | 20.85637 | 11.06977
| 5 | 56.47906 | 4.830504 | 60.82794 | 9.015231 | 54.61435 | 9.568524
| 6 | 25.85552 | 16.86924 | 74.25566 | 14.01736 | 42.56488 | 10.27781
ULD-V40-RGD-ULD | 1 | 156.4027 | 2.485959 | n.e. | n.e. | 76.63 | 1.484607
| 2 | 95.76171 | 7.814863 | 72.79021 | 6.814184 | 58.55882 | 2.680112
| 3 | 52.25952 | 2.664568 | 36.68766 | 1.990009 | 89.10651 | 6.503924
| 4 | 83.86526 | 9.494654 | 120.8406 | 9.890865 | 78.93869 | 3.213215
| 5 | 70.95791 | 2.912399 | 81.03486 | 3.815038 | 25.59589 | 6.961882
| 6 | 135.5851 | 5.888756 | 143.8441 | 8.083731 | 126.788 | 10.93497
| ULD-V20-ULD | 305.4975 | 164.3284 | 369.8396 | 222.9333 | 364.1539 | 34.22156
| ULD-V20-RGD-ULD | 329.3489 | 188.7362 | 419.269 | 208.5589 | 190.3002 | 120.2809
| ULD-V40-ULD | 33.2079 | 21.26623 | 63.28845 | 27.54542 | 45.93352 | 3.137113
| ULD-V40-RGD-ULD | 99.1387 | 39.60809 | 91.0395 | 42.02287 | 75.93632 | 33.48128
| ULD-V20-ULD + ULD-V20-RGD-ULD | 317.4232 | 169.9264 | 396.8011 | 205.6562 | 259.8417 | 243.0893
| ULD-V40-ULD + ULD-V40-RGD-ULD | 66.1733 | 45.87124 | 75.90256 | 40.71951 | 62.29868 | 36.35658

## Tabelle2 (3)
Probe | Maximalkraft (kPa) |  | Ausl. %
V20-1 | 157.1839 |  | 216.6667
V20-2 | 90.51724 |  | 190.3571 | Maximum vor Reißpunkt; Kraft bezogen auf Kurvenmaximum
V20-3 | 191.3793 |  | 285.5
V20-6 | 66.09195 |  | 274
V20-RGD-1 | 65.51724 |  | 210.5
V20-RGD-3 | 77.58621 |  | 177.2
V20-RGD-5 | 35.17241 |  | 171.16
V20-RGD-6 | 93.10345 |  | 160.8
V20-RGD-7 | 235.3448 |  | 220.1
V20-RGD-8 | 31.03448 |  | 115.5
40-2 | 110.1149 |  | 347
40-5 | 71.55172 |  | 221.6
40-6 | 68.67816 |  | 259.6
40-RGD-3 | 42.24138 |  | 158.5333
40-RGD-4 | 68.67816 |  | 215.85 | 2 Peaks, erster ausgewertet
40-RGD-5 | 56.03448 |  | 219.15
40-RGD-6 | 85.89901 |  | 299.3
40-RGD-7 | 57.75862 |  | 167.1
|  | StD |  | StD | initial
ULD-V20-ULD | 126.2931 | 75.58853 | 241.631 | 45.55022 | 100
ULD-V20-RGD-ULD | 89.62644 | 75.32651 | 175.8767 | 50.50389 | 100
ULD-V40-ULD | 83.44828 | 47.99212 | 276.0667 | 64.30127 | 100
ULD-V40-RGD-ULD | 62.12233 | 33.0978 | 211.9867 | 56.04 | 100
ULD-V20-ULD + ULD-V20-RGD-ULD | 104.2931 | 71.81912 | 202.1784 | 51.26434
ULD-V40-ULD + ULD-V40-RGD-ULD | 70.11956 | 38.84979 | 236.0167 | 63.84182